## 2020-9-25
台玻低輻射雙層玻璃數據表
TGI-Low-E Insulating Glass Performance Data
Raw Color 原 板 | Item code 編 號 | Thick mm 厚 度 | Visible light 可視光 |  | UV Trans. 紫透 外過 線率 | Solar Heat 太陽熱能 |  |  |  |  | U-Value U值 |  | Shading Coefficient 遮 蔽 係 數 | Emissivity 輻 射 率
|  |  | Trans. % 透 過 率 | Reflec. % 反 射 率 |  | Reflec. % 反 射 率 | Absorb. % 吸 收 率 | Direct Trans. % 直 接 透 過 率 | Total Heat Trans. % 總 透 過 率 | Relative Heat Gain W/m2 總 熱 透 過 量 | Winter Nightime W/m2K 冬 夜 | Summer Daytime W/m2K 夏 日
Clear 明板 | TG-CL-TTE60B | 24 | 55 | 14 |  | 35 | 43 | 22 | 26 |  | 1.58 | 1.6 | 0.3 | 0.016
[9 empty] | 25 |  | 1.2 | 1.22 | 0.29
| TG-CL-TDE78 | 24 | 69 | 10 |  | 30 | 36 | 34 | 40 |  | 1.55 | 1.57 | 0.46 | 0.02
[9 empty] | 39 |  | 1.18 | 1.19 | 0.45
| TG-CL-TDE72 | 24 | 66 | 12 |  | 30 | 37 | 33 | 38 |  | 1.59 | 1.61 | 0.44 | 0.035
[9 empty] | 37 |  | 1.22 | 1.24 | 0.43
| TG-CL-TDE44 | 24 | 39.91 | 14 |  | 25.12 | 57 | 18 | 24 |  | 1.57 | 1.59 | 0.27
[9 empty] | 23 |  | 1.19 | 1.2 | 0.26
| TG-CL-TDE31 | 24 | 27.5 | 10 |  | 20 | 66 | 14.35 | 21 |  | 1.59 | 1.61 | 0.24
[9 empty] | 19 |  | 1.22 | 1.23 | 0.22
| TG-CL-PDE72B | 24 | 64 | 15 |  | 31 | 38 | 31 | 36 |  | 1.58 | 1.6 | 0.41
[9 empty] | 35 |  | 1.21 | 1.22 | 0.41
| TG-CL-PDE57C | 24 | 51 | 18 |  | 28 | 50 | 22 | 28 |  | 1.61 | 1.63 | 0.32
[9 empty] | 27 |  | 1.24 | 1.25 | 0.31
| TG-CL-PDE50C | 24 | 47 | 18 |  | 23 | 54 | 23 | 30 |  | 1.59 | 1.61 | 0.34
[9 empty] | 29 |  | 1.22 | 1.23 | 0.33
| TG-CL-PDE34B | 24 | 30 | 13 |  | 16 | 69 | 15 | 22 |  | 1.64 | 1.66 | 0.25
[9 empty] | 20 |  | 1.28 | 1.29 | 0.24
| TG-CL-PDE31B | 24 | 27 | 13 |  | 29 | 57 | 14 | 20 |  | 1.61 | 1.63 | 0.23
[9 empty] | 19 |  | 1.25 | 1.26 | 0.22
| TG-CL-PDE30B-03 | 24 | 27 | 11 |  | 20 | 65 | 15 | 22 |  | 1.61 | 1.64 | 0.25 | 0.02
[9 empty] | 20 |  | 1.25 | 1.26 | 0.24
| TG-CL-PLE60 | 24 | 55 | 16 |  | 20 | 45 | 35 | 42 |  | 1.77 | 1.8 | 0.48 | 0.11
[9 empty] | 42 |  | 1.44 | 1.45 | 0.48
| TG-CL-PLE50 | 24 | 45 | 18 |  | 21 | 51 | 28 | 36 |  | 1.76 | 1.79 | 0.41 | 0.107
[9 empty] | 35 |  | 1.43 | 1.44 | 0.4
| TG-CL-PLE40 | 24 | 36 | 23 |  | 24 | 53 | 23 | 30 |  | 1.77 | 1.8 | 0.34 | 0.107
[9 empty] | 29 |  | 1.44 | 1.46 | 0.33
1.數據計算依據JIS R3106 & JIS R3107 2.以上玻璃組合, Low-E鍍膜在#2面,中間層為12mm。(表格中上半欄是填充乾燥空氣Air的數據；下半欄是 填充氬氣Argon的數據) 3.上述數據為參考數據，以實際產品數據為準，光學數據容許誤差值為±3，U值之容許誤差為±0.1W/m2K
2006 Jan. 25
2005 Sep. 02
2005 Sep. 08
2005 Sep. 15
2005 Sep. 23
2005 Sep. 20
2005 Sep. 28
2005 Oct. 05
2005 Oct. 20
2005 Oct. 27
2005 Nov. 10
2005 Nov. 18
2005 Nov. 18
2005 Nov. 18
2006 Jan. 27
2006 Jan. 27
2006 Feb. 17
2006 Jun. 02
2006 Jun. 07
2006 Jun. 14
2006 Jun. 30
2006 Jul. 28
2006 Sep. 29